## log
sample | 物質 | memo | Holder | 目標x | 目標y | x | y | subs temp[deg] | Pre Anneal temp[deg] | Anneal temp[deg] | main_growth_time (min) | Bi(ideal)[Pa] | Sb(ideal)[Pa] | Te(ideal)[Pa] | Bi+Sb(ideal)[Pa] | Cr(ideal)[Pa] | Cr+Bi+Sb | recipe | AFM | XRD | PPMS | mobility (cm^2V^-1s^-1) | carrier (cm^-2) | R_H | H_C (T) | ρ_yx(0T)(Ω) | σ_xy (0T) (Ω^-1) | σ_xx (0T) (Ω^-1) | ρ_xx (0 T) (Ω) | Hall Angle (tanθ) | thickness (nm) | growth_rate (nm/min) | T_C (K) | (006)peak θ (deg) | (0015)peak θ (deg) | (006)FWHM | (0015)FWHM | (006)θ-2 | (006)θ-1 | (006)θ0 | (006)θ1 | (006)θ2 | (006)x-2 | (006)x-1 | (006)x0 | (006)x1 | (006)x2 | t_by_0_1 | t_by_1_2 | t_by_0_-1 | t_by_-1_-2 | growth rate | (0015)θ-2 | (0015)θ-1 | (0015)θ0 | (0015)θ1 | (0015)θ2 | (0015)x-2 | (0015)x-1 | (0015)x0 | (0015)x1 | (0015)x2 | t_by_0_1 | t_by_1_2 | t_by_0_-1 | t_by_-1_-2
#1-1354 | BST |  | #6 | 0 | 0.84 | 0 | 0.84 | 200 | 380 | 380 | 55 | 8e-07 | 4.2e-06 | 0.0001 | 5e-06 | 0 | 5e-06 | ? | * | * |  |  | -388513000000 | -1606.689 |  |  |  | 0.00013368 | 7480.3 | [9 empty] | 15.744 | 17.368 | 19.12 |  | 0 | 0.136960475 | 0.150984775 | 0.166080351 | 0 | 7.654219 | -0.463811 | 8.238903 | 0.5624243 | 0.1444829 |  | 42.788 | 44.524 | 46.336 |  | 0 | 0.679287617 | 0.701207968 | 0.723401097 | 0 | 5.206334 | -0.106483 | 5.271122 | 0.1133981
#1-1355 | [23 empty] | #DIV/0! | [23 empty] | #DIV/0! | #DIV/0! | #DIV/0! | #DIV/0! | #DIV/0! | [10 empty] | #DIV/0! | #DIV/0! | #DIV/0! | #DIV/0!
#1-1356 | [23 empty] | #DIV/0! | [23 empty] | #DIV/0! | #DIV/0! | #DIV/0! | #DIV/0! | #DIV/0! | [10 empty] | #DIV/0! | #DIV/0! | #DIV/0! | #DIV/0!
#1-1357 | CBST | 転移温度が高い | #6 | 0.08 | 0.84 | 0.07692308 | 0.84 | 200 | 380 | 380 | 55 | 8e-07 | 4.2e-06 | 0.0001 | 5e-06 | 2e-07 | 5.2e-06 | 1357.txt | * | * | * |  | 164257837220455 | 3.800243 | 0.4312638 | 94.03393 | 1.79119e-05 | 0.0004360763 | 2289.314 | 0.04106115 |  |  | 200 | [14 empty] | #DIV/0! | #DIV/0! | #DIV/0! | #DIV/0! | #DIV/0! | [10 empty] | #DIV/0! | #DIV/0! | #DIV/0! | #DIV/0!
#1-1358 | CBST | 測定してない | #6 | 0.02 | 0.84 | 0.01980198 | 0.84 | 200 | 380 | 380 | 55 | 8e-07 | 4.2e-06 | 0.0001 | 5e-06 | 5e-08 | 5.05e-06 | 1357.txt | * | * | * |  |  | #DIV/0! | [23 empty] | #DIV/0! | #DIV/0! | #DIV/0! | #DIV/0! | #DIV/0! | [10 empty] | #DIV/0! | #DIV/0! | #DIV/0! | #DIV/0!
#1-1359 | CBST | rho_xxが発散しており，rho_yxのTが高い領域でn型の傾向が見られた | #6 | 0.02 | 0.84 | 0.01980198 | 0.84 | 200 | 380 | 380 | 55 | 8e-07 | 4.2e-06 | 0.0001 | 5e-06 | 5e-08 | 5.05e-06 | 1357.txt | * | * | * |  |  | #DIV/0! | [23 empty] | #DIV/0! | #DIV/0! | #DIV/0! | #DIV/0! | #DIV/0! | [10 empty] | #DIV/0! | #DIV/0! | #DIV/0! | #DIV/0!
#1-1360 | CBST |  | #6 | 0.008 | 0.84 | 0.007968127 | 0.84 | 200 | 380 | 380 | 55 | 8e-07 | 4.2e-06 | 0.0001 | 5e-06 | 2e-08 | 5.02e-06 | 1357.txt | * | * | * |  | -1572570000000 | -396.9424 | 0.031745 | 2763.121235 | 1.049419e-05 | 6.072741e-05 | 15989.54 | 0.116919 |  |  | 14 | [5 empty] | 16.016 | 17.366 | 18.832 |  | 0 | 0.139311367 | 0.150967522 | 0.163601459 | 0 | 9.145593 | -0.4708387 | 9.912776 | 0.5529333 | 0.1732579 |  | 42.928 | 44.52 | 46.196 |  | 0 | 0.681078776 | 0.701158193 | 0.721711906 | 0 | 5.621605 | -0.1067322 | 5.754393 | 0.1130998
#1-1361 | CBST |  | #6 | 0.05 | 0.84 | 0.049922 | 0.84 | 200 | 380 | 380 | 55 | 8e-07 | 4.2e-06 | 0.0001 | 5e-06 | 1.28e-07 | 5.128e-06 | 1357.txt | * | * | * |  | 96468039495361.5 | 6.470741 | 0.2329408 | 371.3791 | 8.451756e-06 | 0.0001506198 | 6618.394 | 0.05625753 |  |  | 160 | [5 empty] | 16.756 | 17.684 | 18.68 |  | 0 | 0.145703164 | 0.153710204 | 0.162292737 | 0 | 13.46279 | -0.4746355 | 14.43041 | 0.5286769 | 0.2535745 | [10 empty] | #DIV/0! | #DIV/0! | #DIV/0! | #DIV/0!
#1-1362 | CBST | #1-1359のrho_xxが発散しており，rho_yxのTが高い領域でn型の傾向が見られた（負の傾き）ため，CBST蒸着を65minにし，y=0.84→0.78にした．→これ1360の可能性が大きい | #6 | 0.02 | 0.78 | 0.01987486 | 0.7806691 | 200 | 380 | 380 | 55 | 1.18e-06 | 4.2e-06 | 0.0001 | 5.38e-06 | 5.4e-08 | 5.434e-06 | 1362.txt | * | * | * |  | 3715398876796.9 | 168.0088 | 0.07779587 | 4274.611 | 2.701348e-05 | 7.476489e-05 | 11830.79 | 0.3600418 |  |  | 50 | [5 empty] | 16.408 | 17.572 | 18.756 |  | 0 | 0.142698033 | 0.152744362 | 0.162947134 | 0 | 11.32485 | -0.4727294 | 11.5012 | 0.5398105 | 0.2075095 |  |  | 44.82 |  |  | 0 | 0 | 0.704881854 | 0 | 0 | -0.1639209 | #DIV/0! | 0.1639209 | #DIV/0!
#1-1363 | CBST | 基板位置のずれにより温度が表示より増加，サンプルが蒸着していなかった | #6 | 0.012 | 0.84 | 0.01196795 | 0.84 | 200 | 380 | 380 | 55 | 8e-07 | 4.2e-06 | 0.0001 | 5e-06 | 3.01e-08 | 5.0301e-06 | 1358.txt | * | * | * |  |  | #DIV/0! | [23 empty] | #DIV/0! | #DIV/0! | #DIV/0! | #DIV/0! | #DIV/0! | [10 empty] | #DIV/0! | #DIV/0! | #DIV/0! | #DIV/0!
#1-1364 | CBST |  | #6 | 0.012 | 0.84 | 0.01196795 | 0.84 | 200 | 380 | 380 | 55 | 8e-07 | 4.2e-06 | 0.0001 | 5e-06 | 3.01e-08 | 5.0301e-06 | 1358.txt | * | * | * |  | 3071936757203.5 | 203.2007 | 0.08094478 | 6891.846 | 1.53634e-05 | 4.464504e-05 | 20027.26 | 0.3422616 |  |  | 16 |  |  |  |  | 15.54 | 16.368 | 17.496 | 18.652 | 19.324 | 0.267911052 | 0.14235253 | 0.152088886 | 0.162051625 | 0.330909702 | 11.5977 | 0.4561813 | 11.86736 | -0.613498 | 0.2133187 | [10 empty] | #DIV/0! | #DIV/0! | #DIV/0! | #DIV/0!
#1-1365 | CBST |  | #6 | 0.016 | 0.84 | 0.01599111 | 0.84 | 200 | 380 | 380 | 55 | 8e-07 | 4.2e-06 | 0.0001 | 5e-06 | 4.03e-08 | 5.0403e-06 | 1358.txt | * | * | * |  | 2308174342909.3 | 270.4387 | 0.03023323 | 2692.329 | 6.800411e-05 | 0.0001436451 | 5687.007 | 0.4406542 |  |  | 25 | [5 empty] | 16.44 | 17.488 | 18.568 |  | 0 | 0.142974422 | 0.152019884 | 0.161328233 | 0 | 12.41303 | -0.4774732 | 12.77379 | 0.538767 | 0.2289711 | [10 empty] | #DIV/0! | #DIV/0! | #DIV/0! | #DIV/0! | BST
#1-1366 | CBST/BST/CBST/BST tetra layer |  | #6 | 0.02 | 0.72 | 0.01980198 | 0.72 | 200 | 380 | 380 | 55 | 1.4e-06 | 3.6e-06 | 0.0001 | 5e-06 | 5e-08 | 5.05e-06 | 1366.txt | * | * |  |  |  | #DIV/0! | [20 empty] | 0.1515644 |  |  | -0.7623483 | #DIV/0! | 0.7623483 | #DIV/0! | 0 | [14 empty] | rho_yxの1Tで高くない→移動度高くない（逆かも）
#1-1367 | CBST/BST/CBST/BST tetra layer |  | #6 | 0.016 | 0.72 | 0.01587302 | 0.72 | 200 | 380 | 380 | 55 | 1.4e-06 | 3.6e-06 | 0.0001 | 5e-06 | 4e-08 | 5.04e-06 | 1366.txt | * | * |  |  |  | #DIV/0! | [23 empty] | #DIV/0! | #DIV/0! | #DIV/0! | #DIV/0! | #DIV/0!
#1-1368 | CBST/BST/CBST/BST tetra layer |  | #6 | 0.012 | 0.72 | 0.01192843 | 0.72 | 200 | 380 | 380 | 55 | 1.4e-06 | 3.6e-06 | 0.0001 | 5e-06 | 3e-08 | 5.03e-06 | 1366.txt | * | * |  |  |  | #DIV/0! | [23 empty] | #DIV/0! | #DIV/0! | #DIV/0! | #DIV/0! | #DIV/0!
#1-1369 | CBST |  | #6 | 0.03 | 0.84 | 0.02994484 | 0.84 | 200 | 380 | 380 | 55 | 8e-07 | 4.2e-06 | 0.0001 | 5e-06 | 7.6e-08 | 5.076e-06 | 1369.txt | * | * | * |  |  | #DIV/0! | 0.09937601 | 938.4243 | 1.878845e-05 | 0.0001402436 | 7004.73 | 0.1338082 |  |  | 125 | [14 empty] | #DIV/0! | #DIV/0! | #DIV/0! | #DIV/0! | #DIV/0!
#1-1370 | CBST |  | #6 | 0.04 | 0.84 | 0.03998432 | 0.84 | 200 | 380 | 380 | 55 | 8e-07 | 4.2e-06 | 0.0001 | 5e-06 | 1.02e-07 | 5.102e-06 | 1369.txt | * | * | * | 11.55088 | 31062483293874.3 | 20.09562 | 0.13828 | 637.6189 | 2.10383e-06 | 5.740283e-05 | 17397.38 | 0.03664482 |  |  | 150 | [14 empty] | #DIV/0! | #DIV/0! | #DIV/0! | #DIV/0! | #DIV/0!
#1-1371 | CBST | Teを減らした | #6 | 0.04 | 0.84 | 0.03998432 | 0.84 | 200 | 380 | 380 | 55 | 8e-07 | 4.2e-06 | 6e-05 | 5e-06 | 1.02e-07 | 5.102e-06 | 1369.txt | * | * |  |  |  | #DIV/0! | [23 empty] | #DIV/0! | #DIV/0! | #DIV/0! | #DIV/0! | #DIV/0!
#1-1372 | CBST |  | #6 | 0.025 | 0.84 | 0.02527646 | 0.84 | 200 | 380 | 380 | 55 | 8e-07 | 4.2e-06 | 0.0001 | 5e-06 | 6.4e-08 | 5.064e-06 | 1369.txt | * | * | * |  | 6843863568864.2 | 91.20867 | 0.07084842 | 390.5249 | 6.005803e-07 | 3.921121e-05 | 25496.93 | 0.01791461 |  |  | 100 | [14 empty] | #DIV/0! | #DIV/0! | #DIV/0! | #DIV/0! | #DIV/0!
#1-1373 | CBST |  | #6 | 0.1 | 0.84 | 0.09885932 | 0.84 | 200 | 380 | 380 | 360 | 8e-07 | 4.2e-06 | 0.0001 | 5e-06 | 2.6e-07 | 5.26e-06 | 1369.txt | * | * |  | 15.479 | 393830000000000 | 1.584998 | [8 empty] | 180 | [14 empty] | #DIV/0! | #DIV/0! | #DIV/0! | #DIV/0! | #DIV/0!
#1-1374 | CBST | t ~ 100nm, Te annealなし | #6 | 0.05 | 0.6 | 0.049922 | 0.6 | 200 | 380 | 380 | 395 | 2e-06 | 3e-06 | 0.0001 | 5e-06 | 1.28e-07 | 5.128e-06 | 1374.txt | * | * | * |  |  | #DIV/0!
#1-1375 | CT | CT単層膜 | #6 |  |  |  |  | 200 | 380 | 380 | 55 | 0 | 0 | 0.0001 | 0 | 2e-06 | 2e-06 | 1375.txt | * | * | * |  |  | #DIV/0!
#1-1376 | CBST | t ~ 50nm, Te anneal×3 | #6 | 0.05 | 0.6 | 0.049922 | 0.6 | 200 | 380 | 380 | 198 | 2e-06 | 3e-06 | 0.0001 | 5e-06 | 1.28e-07 | 5.128e-06 | 1376.txt | * | * |  |  |  | #DIV/0!
#1-1377 | CBST | t~100nm, Te annealなし | #6 | 0.05 | 0.55 | 0.049922 | 0.6 | 200 | 380 | 380 | 198 | 2e-06 | 3e-06 | 0.0001 | 5e-06 | 1.28e-07 | 5.128e-06 | 1374.txt | * | * | * |  |  | #DIV/0!
#1-1378 | CBST | t ~ 50 nm | #6 | 0.05 | 0.55 | 0.049922 | 0.6 | 200 | 380 | 380 | 197.5 | 2e-06 | 3e-06 | 0.0001 | 5e-06 | 1.28e-07 | 5.128e-06 | 1374.txt | * |  |  |  |  | #DIV/0!
#1-1379 | CST/CBT | 10 nm/10 nm | #6 | 0.04 |  | 0.03921569 | 0.6 | 200 | 380 | 380 | 115 | 2e-06 | 3e-06 | 0.0001 | 5e-06 | 1e-07 | 5.1e-06 | 1379.txt | * |  | * | -3.1406 | -3193200000000000 | -0.1954841 | 0.063248 |  |  |  |  | 0.1197504 |  |  | 170
#1-1380 | CBT/CST | 落とした | #6 | 0.04 |  | 0.03921569 | 0.6 | 200 | 380 | 380 | 115 | 2e-06 | 3e-06 | 0.0001 | 5e-06 | 1e-07 | 5.1e-06 | 1380.txt | * |  |  |  |  | #DIV/0!
#1-1381 | CBST/BST/CBST/BST tetra layer |  | #6 | 0.03 | 0.72 | 0.02994484 | 0.6 | 200 | 380 | 380 | 51 | 2e-06 | 3e-06 | 0.0001 | 5e-06 | 7.6e-08 | 5.076e-06 | 1381.txt | * |  |  |  |  | #DIV/0!
#1-1382 | CBT/CST | 10 nm/10 nm | #6 | 0.04 |  | 0.01980198 | 0.5 | 200 | 380 | 380 | 115 | 5e-06 | 5e-06 | 0.0001 | 1e-05 | 1e-07 | 1.01e-05 | 1380.txt | * |  | * | 4.9307 | 1352900000000000 | 0.4613938 | 0.052013 |  |  |  |  | 0.2046142
#1-1383 | CBST/BST/CBST/BST tetra layer |  | #6 | 0.04 | 0.72 | 0.03921569 | 0.72 | 200 | 380 | 380 |  | 1.4e-06 | 3.6e-06 | 0.0001 | 5e-06 | 1e-07 | 5.1e-06 | 1381.txt
[11 empty] | 51 |  |  | 0.0001 |  | 1e-07
Note on G1: [スレッド化されたコメント] 使用している Excel のバージョンでは、このスレッド化されたコメントを表示できますが、新しいバージョンの Excel でファイルを開いた場合はコメントに対する編集がすべて削除されます。詳細: https://go.microsoft.com/fwlink/?linkid=870924 コメント: Cr_x(Bi_{1-y}Sb_y)_{2-x}Te_3
Note on L1: [スレッド化されたコメント] 使用している Excel のバージョンでは、このスレッド化されたコメントを表示できますが、新しいバージョンの Excel でファイルを開いた場合はコメントに対する編集がすべて削除されます。詳細: https://go.microsoft.com/fwlink/?linkid=870924 コメント: バッファー層（ST, BST）含む成長時間．Te anneal timeは除く
Note on W1: [スレッド化されたコメント] 使用している Excel のバージョンでは、このスレッド化されたコメントを表示できますが、新しいバージョンの Excel でファイルを開いた場合はコメントに対する編集がすべて削除されます。詳細: https://go.microsoft.com/fwlink/?linkid=870924 コメント: T = 2 K，単位は磁束密度（V s m^-2）の逆数に対応
Note on AT1: [スレッド化されたコメント] 使用している Excel のバージョンでは、このスレッド化されたコメントを表示できますが、新しいバージョンの Excel でファイルを開いた場合はコメントに対する編集がすべて削除されます。詳細: https://go.microsoft.com/fwlink/?linkid=870924 コメント: ラウエフリンジのピークの位置θ_0として，x0 = sin(θ_0)

## 測定設定値
XRD
λ | 0.1540598