## log
sample | 物質 | memo | Holder | 目標x | 目標y | x | y | subs temp[deg] | Pre Anneal temp[deg] | Anneal temp[deg] | main_growth_time (min) | Bi(ideal)[Pa] | Sb(ideal)[Pa] | Te(ideal)[Pa] | Bi+Sb(ideal)[Pa] | Cr(ideal)[Pa] | Cr+Bi+Sb | recipe | AFM | XRD | PPMS | mobility (cm^2V^-1s^-1) | carrier (cm^-2) | R_H | H_C (T) | ρ_yx(0T)(Ω) | σ_xy (0T) (Ω^-1) | σ_xx (0T) (Ω^-1) | ρ_xx (0 T) (Ω) | Hall Angle (tanθ) | thickness (nm) | growth_rate (nm/min) | T_C (K) | (006)peak θ (deg) | (0015)peak θ (deg) | (006)FWHM | (0015)FWHM | c axis length (nm) (from (006)) | c axis length (nm) (from (006)) | (006)2θ(n=-2) | (006)2θ(n=-1) | (006)2θ(n=0) | (006)2θ(n=1) | (006)2θ(n=2) | t((006)-1:-2) (nm) | t((006)-1:0) (nm) | t((006)0:1) (nm) | t((006)1:2) (nm) | growth rate (nm/min) | (0015)θ-2 | (0015)θ-1 | (0015)θ0 | (0015)θ1 | (0015)θ2 | t((0015)-1:-2) (nm) | t((0015)-1:0) (nm) | t((0015)0:1) (nm) | t((0015)1:2) (nm)
#1-1354 | BST | Hall測定 | #6 | 0 | 0.84 | 0 | 0.84 | 200 | 380 | 380 | 55 | 8e-07 | 4.2e-06 | 0.0001 | 5e-06 | 0 | 5e-06 | ? | * | * |  |  | -388513000000 | -1606.689 |  |  |  | 0.00013368 | 7480.3 |  |  |  |  | 8.69 | 22.265 | 0.13 | 0.102 | 3.059002 | 3.049555 | 14.65744 | 15.744 | 17.38 | 19.12 | 20.27682 | 7.835905 | 8.178535 | 7.707071 | 7.087745 | 0.1400421 | 41.47664 | 42.788 | 44.524 | 46.336 | 47.60467 | 3.992404 | 8.21613 | 7.921598 | 3.501543
#1-1355 | [23 empty] | #DIV/0! | [13 empty] | #DIV/0! | #DIV/0! | [5 empty] | #DIV/0! | #DIV/0! | #DIV/0! | #DIV/0! | #DIV/0! | [5 empty] | #DIV/0! | #DIV/0! | #DIV/0! | #DIV/0!
#1-1356 | [23 empty] | #DIV/0! | [13 empty] | #DIV/0! | #DIV/0! | [5 empty] | #DIV/0! | #DIV/0! | #DIV/0! | #DIV/0! | #DIV/0! | [5 empty] | #DIV/0! | #DIV/0! | #DIV/0! | #DIV/0!
#1-1357 | CBST | Hall測定 | #6 | 0.08 | 0.84 | 0.07692308 | 0.84 | 200 | 380 | 380 | 55 | 8e-07 | 4.2e-06 | 0.0001 | 5e-06 | 2e-07 | 5.2e-06 | 1357.txt | * | * | * |  | 164257837220455 | 3.800243 | 0.4312638 | 94.03393 | 1.79119e-05 | 0.0004360763 | 2289.314 | 0.04106115 |  |  | 200 |  |  |  |  | #DIV/0! | #DIV/0! | [5 empty] | #DIV/0! | #DIV/0! | #DIV/0! | #DIV/0! | #DIV/0! | [5 empty] | #DIV/0! | #DIV/0! | #DIV/0! | #DIV/0!
#1-1358 | CBST | 測定してない | #6 | 0.02 | 0.84 | 0.01980198 | 0.84 | 200 | 380 | 380 | 55 | 8e-07 | 4.2e-06 | 0.0001 | 5e-06 | 5e-08 | 5.05e-06 | 1357.txt | * | * | * |  |  | #DIV/0! | [13 empty] | #DIV/0! | #DIV/0! | [5 empty] | #DIV/0! | #DIV/0! | #DIV/0! | #DIV/0! | #DIV/0! | [5 empty] | #DIV/0! | #DIV/0! | #DIV/0! | #DIV/0!
#1-1359 | CBST | rho_xxが発散しており，rho_yxのTが高い領域でn型の傾向が見られた | #6 | 0.02 | 0.84 | 0.01980198 | 0.84 | 200 | 380 | 380 | 55 | 8e-07 | 4.2e-06 | 0.0001 | 5e-06 | 5e-08 | 5.05e-06 | 1357.txt | * | * | * |  |  | #DIV/0! | [13 empty] | #DIV/0! | #DIV/0! | [5 empty] | #DIV/0! | #DIV/0! | #DIV/0! | #DIV/0! | #DIV/0! | [5 empty] | #DIV/0! | #DIV/0! | #DIV/0! | #DIV/0!
#1-1360 | CBST | Hall測定 | #6 | 0.008 | 0.84 | 0.007968127 | 0.84 | 200 | 380 | 380 | 55 | 8e-07 | 4.2e-06 | 0.0001 | 5e-06 | 2e-08 | 5.02e-06 | 1357.txt | * | * | * |  | -1572570000000 | -396.9424 | 0.031745 | 2763.121235 | 1.049419e-05 | 6.072741e-05 | 15989.54 | 0.116919 |  |  | 14 |  |  |  |  | #DIV/0! | #DIV/0! |  | 16.016 | 17.366 | 18.832 |  | 0.5529333 | 9.912776 | 9.145593 | -0.4729457 | 0.1732579 |  | 42.928 | 44.52 | 46.196 |  | 0.2105122 | 8.961416 | 8.562138 | -0.2014805
#1-1361 | CBST | Hall測定 | #6 | 0.05 | 0.84 | 0.049922 | 0.84 | 200 | 380 | 380 | 55 | 8e-07 | 4.2e-06 | 0.0001 | 5e-06 | 1.28e-07 | 5.128e-06 | 1357.txt | * | * | * |  | 96468039495361.5 | 6.470741 | 0.2329408 | 371.3791 | 8.451756e-06 | 0.0001506198 | 6618.394 | 0.05625753 |  |  | 160 |  |  |  |  | #DIV/0! | #DIV/0! |  | 16.756 | 17.684 | 18.68 |  | 0.5286769 | 14.43041 | 13.46279 | -0.4767255 | 0.2535745 | [5 empty] | #DIV/0! | #DIV/0! | #DIV/0! | #DIV/0!
#1-1362 | CBST | Hall測定 #1-1359のrho_xxが発散しており，rho_yxのTが高い領域でn型の傾向が見られた（負の傾き）ため，CBST蒸着を65minにし，y=0.84→0.78にした．→これ1360の可能性が大きい | #6 | 0.02 | 0.78 | 0.01987486 | 0.7806691 | 200 | 380 | 380 | 55 | 1.18e-06 | 4.2e-06 | 0.0001 | 5.38e-06 | 5.4e-08 | 5.434e-06 | 1362.txt | * | * | * |  | 3715398876796.9 | 168.0088 | 0.07779587 | 4274.611 | 2.701348e-05 | 7.476489e-05 | 11830.79 | 0.3600418 |  |  | 50 |  |  |  |  | #DIV/0! | #DIV/0! |  | 16.408 | 17.572 | 18.756 |  | 0.5398105 | 11.5012 | 11.32485 | -0.4748279 | 0.2075095 |  |  | 44.82 |  |  | #DIV/0! | 0.303083 | -0.303083 | #DIV/0!
#1-1363 | CBST | 基板位置のずれにより温度が表示より増加，サンプルが蒸着していなかった | #6 | 0.012 | 0.84 | 0.01196795 | 0.84 | 200 | 380 | 380 | 55 | 8e-07 | 4.2e-06 | 0.0001 | 5e-06 | 3.01e-08 | 5.0301e-06 | 1358.txt | * | * | * |  |  | #DIV/0! | [13 empty] | #DIV/0! | #DIV/0! | [5 empty] | #DIV/0! | #DIV/0! | #DIV/0! | #DIV/0! | #DIV/0! | [5 empty] | #DIV/0! | #DIV/0! | #DIV/0! | #DIV/0!
#1-1364 | CBST | Hall測定 | #6 | 0.012 | 0.84 | 0.01196795 | 0.84 | 200 | 380 | 380 | 55 | 8e-07 | 4.2e-06 | 0.0001 | 5e-06 | 3.01e-08 | 5.0301e-06 | 1358.txt | * | * | * |  | 3071936757203.5 | 203.2007 | 0.08094478 | 6891.846 | 1.53634e-05 | 4.464504e-05 | 20027.26 | 0.3422616 |  |  | 16 |  |  |  |  | #DIV/0! | #DIV/0! | 15.54 | 16.368 | 17.496 | 18.652 | 19.324 | 10.0813 | 11.86736 | 11.5977 | 11.70304 | 0.2133187 | [5 empty] | #DIV/0! | #DIV/0! | #DIV/0! | #DIV/0!
#1-1365 | CBST | Hall測定 | #6 | 0.016 | 0.84 | 0.01599111 | 0.84 | 200 | 380 | 380 | 55 | 8e-07 | 4.2e-06 | 0.0001 | 5e-06 | 4.03e-08 | 5.0403e-06 | 1358.txt | * | * | * |  | 2308174342909.3 | 270.4387 | 0.03023323 | 2692.329 | 6.800411e-05 | 0.0001436451 | 5687.007 | 0.4406542 |  |  | 25 |  |  |  |  | #DIV/0! | #DIV/0! |  | 16.44 | 17.488 | 18.568 |  | 0.538767 | 12.77379 | 12.41303 | -0.4795506 | 0.2289711 | [5 empty] | #DIV/0! | #DIV/0! | #DIV/0! | #DIV/0! | BST
#1-1366 | CBST/BST/CBST/BST tetra layer | 希釈冷凍機・ゲート電圧依存性 | #6 | 0.02 | 0.72 | 0.01980198 | 0.72 | 200 | 380 | 380 | 55 | 1.4e-06 | 3.6e-06 | 0.0001 | 5e-06 | 5e-08 | 5.05e-06 | 1366.txt | * | * |  |  |  | #DIV/0! | [13 empty] | #DIV/0! | #DIV/0! | [5 empty] | #DIV/0! | #DIV/0! | #DIV/0! | #DIV/0! | #DIV/0! | [5 empty] | #DIV/0! | #DIV/0! | #DIV/0! | #DIV/0! | rho_yxの1Tで高くない→移動度高くない（逆かも）
#1-1367 | CBST/BST/CBST/BST tetra layer | 希釈冷凍機・ゲート電圧依存性 | #6 | 0.016 | 0.72 | 0.01587302 | 0.72 | 200 | 380 | 380 | 55 | 1.4e-06 | 3.6e-06 | 0.0001 | 5e-06 | 4e-08 | 5.04e-06 | 1366.txt | * | * |  |  |  | #DIV/0! | [13 empty] | #DIV/0! | #DIV/0! | [5 empty] | #DIV/0! | #DIV/0! | #DIV/0! | #DIV/0! | #DIV/0! | [5 empty] | #DIV/0! | #DIV/0! | #DIV/0! | #DIV/0!
#1-1368 | CBST/BST/CBST/BST tetra layer | 希釈冷凍機・ゲート電圧依存性 | #6 | 0.012 | 0.72 | 0.01192843 | 0.72 | 200 | 380 | 380 | 55 | 1.4e-06 | 3.6e-06 | 0.0001 | 5e-06 | 3e-08 | 5.03e-06 | 1366.txt | * | * |  |  |  | #DIV/0! | [13 empty] | #DIV/0! | #DIV/0! | [5 empty] | #DIV/0! | #DIV/0! | #DIV/0! | #DIV/0! | #DIV/0! | [5 empty] | #DIV/0! | #DIV/0! | #DIV/0! | #DIV/0!
#1-1369 | CBST | Hall測定 | #6 | 0.03 | 0.84 | 0.02994484 | 0.84 | 200 | 380 | 380 | 55 | 8e-07 | 4.2e-06 | 0.0001 | 5e-06 | 7.6e-08 | 5.076e-06 | 1369.txt | * | * | * |  |  | #DIV/0! | 0.09937601 | 938.4243 | 1.878845e-05 | 0.0001402436 | 7004.73 | 0.1338082 |  |  | 125 |  |  |  |  | #DIV/0! | #DIV/0! | [5 empty] | #DIV/0! | #DIV/0! | #DIV/0! | #DIV/0! | #DIV/0! | [5 empty] | #DIV/0! | #DIV/0! | #DIV/0! | #DIV/0!
#1-1370 | CBST | Hall測定 | #6 | 0.04 | 0.84 | 0.03998432 | 0.84 | 200 | 380 | 380 | 55 | 8e-07 | 4.2e-06 | 0.0001 | 5e-06 | 1.02e-07 | 5.102e-06 | 1369.txt | * | * | * | 11.55088 | 31062483293874.3 | 20.09562 | 0.13828 | 637.6189 | 2.10383e-06 | 5.740283e-05 | 17397.38 | 0.03664482 |  |  | 150 |  |  |  |  | #DIV/0! | #DIV/0! | [5 empty] | #DIV/0! | #DIV/0! | #DIV/0! | #DIV/0! | #DIV/0! | [5 empty] | #DIV/0! | #DIV/0! | #DIV/0! | #DIV/0!
#1-1371 | CBST | Teを減らした | #6 | 0.04 | 0.84 | 0.03998432 | 0.84 | 200 | 380 | 380 | 55 | 8e-07 | 4.2e-06 | 6e-05 | 5e-06 | 1.02e-07 | 5.102e-06 | 1369.txt | * | * |  |  |  | #DIV/0! | [13 empty] | #DIV/0! | #DIV/0! | [5 empty] | #DIV/0! | #DIV/0! | #DIV/0! | #DIV/0! | #DIV/0! | [5 empty] | #DIV/0! | #DIV/0! | #DIV/0! | #DIV/0!
#1-1372 | CBST | Hall測定 | #6 | 0.025 | 0.84 | 0.02527646 | 0.84 | 200 | 380 | 380 | 55 | 8e-07 | 4.2e-06 | 0.0001 | 5e-06 | 6.4e-08 | 5.064e-06 | 1369.txt | * | * | * |  | 6843863568864.2 | 91.20867 | 0.07084842 | 390.5249 | 6.005803e-07 | 3.921121e-05 | 25496.93 | 0.01791461 |  |  | 100 |  |  |  |  | #DIV/0! | #DIV/0! | [5 empty] | #DIV/0! | #DIV/0! | #DIV/0! | #DIV/0! | #DIV/0! | [5 empty] | #DIV/0! | #DIV/0! | #DIV/0! | #DIV/0!
#1-1373 | CBST | Hall測定 | #6 | 0.1 | 0.84 | 0.09885932 | 0.84 | 200 | 380 | 380 | 360 | 8e-07 | 4.2e-06 | 0.0001 | 5e-06 | 2.6e-07 | 5.26e-06 | 1369.txt | * | * |  | 15.479 | 393830000000000 | 1.584998 | [8 empty] | 180 | 8.876 | 22.65 | 0.429 | 1.306 | 2.995397 | 3.000379 | [5 empty] | #DIV/0! | #DIV/0! | #DIV/0! | #DIV/0! | #DIV/0! | [5 empty] | #DIV/0! | #DIV/0! | #DIV/0! | #DIV/0!
#1-1374 | CBST | t ~ 100nm, Te annealなし | #6 | 0.05 | 0.6 | 0.049922 | 0.6 | 200 | 380 | 380 | 395 | 2e-06 | 3e-06 | 0.0001 | 5e-06 | 1.28e-07 | 5.128e-06 | 1374.txt | * | * | * |  |  | #DIV/0! | [13 empty] | #DIV/0! | #DIV/0! | [5 empty] | #DIV/0! | #DIV/0! | #DIV/0! | #DIV/0! | #DIV/0! | [5 empty] | #DIV/0! | #DIV/0! | #DIV/0! | #DIV/0!
#1-1375 | CT | Cr2Te3Hall測定 | #6 |  |  | 0 | 0 | 200 | 380 | 380 | 55 | 0 | 0 | 0.0001 | 0 | 2e-06 | 2e-06 | 1375.txt | * | * | * |  |  | #DIV/0! | [13 empty] | #DIV/0! | #DIV/0! | [5 empty] | #DIV/0! | #DIV/0! | #DIV/0! | #DIV/0! | #DIV/0! | [5 empty] | #DIV/0! | #DIV/0! | #DIV/0! | #DIV/0!
#1-1376 | CBST | t ~ 50nm, Te anneal×3 表面に粉のようなものがついていた | #6 | 0.05 | 0.6 | 0.049922 | 0.6 | 200 | 380 | 380 | 198 | 2e-06 | 3e-06 | 0.0001 | 5e-06 | 1.28e-07 | 5.128e-06 | 1376.txt | * | * |  |  |  | #DIV/0! | [13 empty] | #DIV/0! | #DIV/0! | [5 empty] | #DIV/0! | #DIV/0! | #DIV/0! | #DIV/0! | #DIV/0! | [5 empty] | #DIV/0! | #DIV/0! | #DIV/0! | #DIV/0!
#1-1377 | CBST | t~100nm, Te annealなし | #6 | 0.05 | 0.55 | 0.049922 | 0.6 | 200 | 380 | 380 | 198 | 2e-06 | 3e-06 | 0.0001 | 5e-06 | 1.28e-07 | 5.128e-06 | 1374.txt | * | * | * |  |  | #DIV/0! | [13 empty] | #DIV/0! | #DIV/0! | [5 empty] | #DIV/0! | #DIV/0! | #DIV/0! | #DIV/0! | #DIV/0! | [5 empty] | #DIV/0! | #DIV/0! | #DIV/0! | #DIV/0!
#1-1378 | CBST | t ~ 50 nm | #6 | 0.05 | 0.55 | 0.049922 | 0.6 | 200 | 380 | 380 | 197.5 | 2e-06 | 3e-06 | 0.0001 | 5e-06 | 1.28e-07 | 5.128e-06 | 1374.txt | * | * |  |  |  | #DIV/0! | [13 empty] | #DIV/0! | #DIV/0! | [5 empty] | #DIV/0! | #DIV/0! | #DIV/0! | #DIV/0! | #DIV/0! | [5 empty] | #DIV/0! | #DIV/0! | #DIV/0! | #DIV/0!
#1-1379 | CST/CBT | 10 nm/10 nm Weyl | #6 | 0.04 | 0.84 | 0.03921569 |  | 200 | 380 | 0 | 115 | 5e-06 | 5e-06 | 0.0001 | 1e-05 | 1e-07 | 1.01e-05 | 1379.txt | * | * | * | -3.1406 | -3193200000000000 | -0.1954841 | 0.063248 |  |  |  |  | 0.1197504 |  |  | 170 |  |  |  |  | #DIV/0! | #DIV/0! | [5 empty] | #DIV/0! | #DIV/0! | #DIV/0! | #DIV/0! | #DIV/0! | [5 empty] | #DIV/0! | #DIV/0! | #DIV/0! | #DIV/0!
#1-1380 | CBT/CST | 落とした | #6 | 0.04 | 0.84 | 0.03921569 |  | 200 | 380 | 0 | 115 | 5e-06 | 5e-06 | 0.0001 | 1e-05 | 1e-07 | 1.01e-05 | 1380.txt | * | * |  |  |  | #DIV/0! | [13 empty] | #DIV/0! | #DIV/0! | [5 empty] | #DIV/0! | #DIV/0! | #DIV/0! | #DIV/0! | #DIV/0! | [5 empty] | #DIV/0! | #DIV/0! | #DIV/0! | #DIV/0!
#1-1381 | CBST/BST/CBST/BST tetra layer |  | #6 | 0.03 | 0.72 | 0.02994484 | 0.6 | 200 | 380 | 380 | 51 | 2e-06 | 3e-06 | 0.0001 | 5e-06 | 7.6e-08 | 5.076e-06 | 1381.txt | * | * |  |  |  | #DIV/0! | [13 empty] | #DIV/0! | #DIV/0! | [5 empty] | #DIV/0! | #DIV/0! | #DIV/0! | #DIV/0! | #DIV/0! | [5 empty] | #DIV/0! | #DIV/0! | #DIV/0! | #DIV/0!
#1-1382 | CBT/CST | 10 nm/10 nm Weyl | #6 | 0.04 |  | 0.01980198 |  | 200 | 380 |  | 115 | 5e-06 | 5e-06 | 0.0001 | 1e-05 | 1e-07 | 1.01e-05 | 1380.txt | * | * | * | 4.9307 | 1352900000000000 | 0.4613938 | 0.052013 |  |  |  |  | 0.2046142 | [7 empty] | #DIV/0! | #DIV/0! | [5 empty] | #DIV/0! | #DIV/0! | #DIV/0! | #DIV/0! | #DIV/0! | [5 empty] | #DIV/0! | #DIV/0! | #DIV/0! | #DIV/0!
#1-1383 | CBST/BST/CBST/BST tetra layer |  | #6 | 0.04 | 0.72 | 0.03921569 | 0.72 | 200 | 380 | 380 | 51 | 1.4e-06 | 3.6e-06 | 0.0001 | 5e-06 | 1e-07 | 5.1e-06 | 1381.txt | * | * | [17 empty] | #DIV/0! | #DIV/0! | [5 empty] | #DIV/0! | #DIV/0! | #DIV/0! | #DIV/0! | #DIV/0! | [5 empty] | #DIV/0! | #DIV/0! | #DIV/0! | #DIV/0!
#1-1384 | CBT/CBST | 誤ってCBT層のx = 0.11になった．合計15 nmほど積層したところで中断 | #6 | 0.04 |  | 0.03921569 |  | 200 | 380 | 0 | 115 | 0.000005（上層は0.000005 | 5e-06 | 0.0001 |  | 1e-07 |  | 1384.txt | * | * | [17 empty] | #DIV/0! | #DIV/0! | [5 empty] | #DIV/0! | #DIV/0! | #DIV/0! | #DIV/0! | #DIV/0! | [5 empty] | #DIV/0! | #DIV/0! | #DIV/0! | #DIV/0!
#1-1385 | CBT/CBST |  | #6 | 0.04 |  |  |  | 200 | 380 | 0 | 115 | 0.8e-6→5.0e-6 | 4.2e-6→0 | 0.0001 |  | 1e-07 |  | 1385.txt | * | * | [17 empty] | #DIV/0! | #DIV/0! | [5 empty] | #DIV/0! | #DIV/0! | #DIV/0! | #DIV/0! | #DIV/0! | [5 empty] | #DIV/0! | #DIV/0! | #DIV/0! | #DIV/0!
#1-1386 | CST | 非相反 Hall測定 磁化測定 | #6 | 0.04 | 1 | 0.03921569 |  | 200 | 380 | 0 | 60 | 0 | 5e-06 | 0.0001 | 5e-06 | 1e-07 | 5.1e-06 | 1386.txt | * | * | * | [16 empty] | #DIV/0! | #DIV/0! | [5 empty] | #DIV/0! | #DIV/0! | #DIV/0! | #DIV/0! | #DIV/0! | [5 empty] | #DIV/0! | #DIV/0! | #DIV/0! | #DIV/0!
#1-1387 | CBT | 非相反 Hall測定 磁化測定 | #6 | 0.04 | 0 | 0.03921569 |  | 200 | 380 | 0 | 60 | 5e-06 | 0 | 0.0001 | 5e-06 | 1e-07 | 5.1e-06 | 1387.txt | * | * | * | [16 empty] | #DIV/0! | #DIV/0! | [5 empty] | #DIV/0! | #DIV/0! | #DIV/0! | #DIV/0! | #DIV/0! | [5 empty] | #DIV/0! | #DIV/0! | #DIV/0! | #DIV/0!
#1-1388 | CBT/CST | 10nm/10nm TI 非相反 | #6 | 0.012 |  | 0.01192843 |  | 200 | 380 | 0 | 115 | 5e-06 | 5e-06 | 0.0001 | 1e-05 | 3e-08 | 1.003e-05 | 1380.txt | * | * | * | [12 empty] | 8.66 | 22.105 | 0.429 | 0.402 | 3.069518 | 3.07051 | [5 empty] | #DIV/0! | #DIV/0! | #DIV/0! | #DIV/0! | #DIV/0! | [5 empty] | #DIV/0! | #DIV/0! | #DIV/0! | #DIV/0!
#1-1389 | CBT/CST | 10nm/10nm NI 非相反 | #6 | 0.08 |  | 0.0806142 |  | 200 | 380 | 0 | 115 | 5e-06 | 5e-06 | 0.0001 | 1e-05 | 2.1e-07 | 1.021e-05 | 1380.txt | * | * | * | [16 empty] | #DIV/0! | #DIV/0! | [5 empty] | #DIV/0! | #DIV/0! | #DIV/0! | #DIV/0! | #DIV/0! | [5 empty] | #DIV/0! | #DIV/0! | #DIV/0! | #DIV/0!
#1-1390 | CBST/BST/CBST/BST tetra layer |  | #6 | 0.05 | 0.72 | 0.049922 | 0.72 | 200 | 380 | 0 | 60 | 1.4e-06 | 3.6e-06 | 0.0001 | 5e-06 | 1.28e-07 | 5.128e-06 | 1381.txt | * | * | [17 empty] | #DIV/0! | #DIV/0! | [5 empty] | #DIV/0! | #DIV/0! | #DIV/0! | #DIV/0! | #DIV/0! | [5 empty] | #DIV/0! | #DIV/0! | #DIV/0! | #DIV/0!
#1-1391 | CBT/CBST/CST | 10/10/10nm Weyl | #6 | 0.04 | 0/0.72/1 | 0.04 |  | 200 | 380 | 0 | 170 | 0→1.4e-6→5.0e-6 | 5.03-6→3.6e-6→0 | 0.0001 |  | 1e-07 |  | 1391.txt | * | * | [17 empty] | #DIV/0! | #DIV/0! | [5 empty] | #DIV/0! | #DIV/0! | #DIV/0! | #DIV/0! | #DIV/0! | [5 empty] | #DIV/0! | #DIV/0! | #DIV/0! | #DIV/0!
#1-1392 | CST/CBT | 10nm/10nm TI 非相反．振る舞いがワイル的 | #6 | 0.012 | 0 | 0.01192843 |  | 200 | 380 | 0 | 115 | 5e-06 | 5e-06 | 0.0001 | 1e-05 | 3e-08 | 1.003e-05 | 1379.txt | * | * | * | [12 empty] | 8.74 | 22.338 | 0.333 | 0.241 | 3.041637 | 3.040096 | [5 empty] | #DIV/0! | #DIV/0! | #DIV/0! | #DIV/0! | #DIV/0! | [5 empty] | #DIV/0! | #DIV/0! | #DIV/0! | #DIV/0!
#1-1393 | CST/CBT/CST | 10nm/10nm/10nm | #6 | 0.04 |  | 0.03921569 |  | 200 | 380 | 0 | 170 | 5e-06 | 5e-06 | 0.0001 | 1e-05 | 1e-07 | 1.01e-05 | 1393.txt | * | * | [17 empty] | #DIV/0! | #DIV/0! | [5 empty] | #DIV/0! | #DIV/0! | #DIV/0! | #DIV/0! | #DIV/0! | [5 empty] | #DIV/0! | #DIV/0! | #DIV/0! | #DIV/0!
#1-1394 | CBST | 磁化測定 成膜前と成膜後のCr圧力が異なり，0.4<x<0.63の幅がある | #6 | 0.04 | 0.3 | 0.03921569 | 0.3 | 200 | 380 | 380 | 60 | 3.5e-06 | 1.5e-06 | 0.0001 | 5e-06 | 1e-07 | 5.1e-06 | 1394.txt | * | * | * | [16 empty] | #DIV/0! | #DIV/0! | [5 empty] | #DIV/0! | #DIV/0! | #DIV/0! | #DIV/0! | #DIV/0! | [5 empty] | #DIV/0! | #DIV/0! | #DIV/0! | #DIV/0!
#1-1395 | CBST | 磁化測定 | #6 | 0.04 | 0.6 | 0.03921569 | 0.6 | 200 | 380 | 0 | 60 | 2e-06 | 3e-06 | 0.0001 | 5e-06 | 1e-07 | 5.1e-06 | 1394.txt | * | * | * | [16 empty] | #DIV/0! | #DIV/0! | [5 empty] | #DIV/0! | #DIV/0! | #DIV/0! | #DIV/0! | #DIV/0! | [5 empty] | #DIV/0! | #DIV/0! | #DIV/0! | #DIV/0!
#1-1396 | CST | 20nm | #6 |  |  | 0.03921569 | 0.5 | 200 | 380 | 0 | 120 | 0 | 5e-06 | 0.0001 | 5e-06 | 1e-07 | 5.1e-06 | 1396.txt | * | [18 empty] | #DIV/0! | #DIV/0! | [5 empty] | #DIV/0! | #DIV/0! | #DIV/0! | #DIV/0! | #DIV/0! | [5 empty] | #DIV/0! | #DIV/0! | #DIV/0! | #DIV/0!
#1-1397 | CBT | 20nm | #6 |  |  | 0.03921569 | 0 | 200 | 380 | 0 | 120 | 5e-06 | 0 | 0.0001 | 5e-06 | 1e-07 | 5.1e-06 | 1397.txt | * | [18 empty] | #DIV/0! | #DIV/0! | [5 empty] | #DIV/0! | #DIV/0! | #DIV/0! | #DIV/0! | #DIV/0! | [5 empty] | #DIV/0! | #DIV/0! | #DIV/0! | #DIV/0!
#1-1398 | CST/CBT | 10nm/10nm | #6 | 0.012 |  | 0.01192843 | 0.5 | 200 | 380 | 0 | 120 | 5e-06 | 5e-06 | 0.0001 | 1e-05 | 3e-08 | 1.003e-05 | 1379.txt | * | [18 empty] | #DIV/0! | #DIV/0! | [5 empty] | #DIV/0! | #DIV/0! | #DIV/0! | #DIV/0! | #DIV/0! | [5 empty] | #DIV/0! | #DIV/0! | #DIV/0! | #DIV/0!
#1-1399 | CBST | 磁化測定 | #6 | 0.04 | 0.3 | 0.03921569 | 0.3 | 200 | 380 | 380 | 60 | 3.5e-06 | 1.5e-06 | 0.0001 | 5e-06 | 1e-07 | 5.1e-06 | 1394.txt | [19 empty] | #DIV/0! | #DIV/0! | [5 empty] | #DIV/0! | #DIV/0! | #DIV/0! | #DIV/0! | #DIV/0! | [5 empty] | #DIV/0! | #DIV/0! | #DIV/0! | #DIV/0!
[6 empty] | #DIV/0! | #DIV/0! | [31 empty] | #DIV/0! | [5 empty] | #DIV/0! | #DIV/0! | #DIV/0! | #DIV/0! | #DIV/0! | [5 empty] | #DIV/0! | #DIV/0! | #DIV/0! | #DIV/0!
[6 empty] | #DIV/0! | #DIV/0! | [31 empty] | #DIV/0! | [5 empty] | #DIV/0! | #DIV/0! | #DIV/0! | #DIV/0! | #DIV/0! | [5 empty] | #DIV/0! | #DIV/0! | #DIV/0! | #DIV/0!
[6 empty] | #DIV/0! | #DIV/0! | [31 empty] | #DIV/0! | [5 empty] | #DIV/0! | #DIV/0! | #DIV/0! | #DIV/0! | #DIV/0! | [5 empty] | #DIV/0! | #DIV/0! | #DIV/0! | #DIV/0!
[6 empty] | #DIV/0! | #DIV/0! | [31 empty] | #DIV/0! | [5 empty] | #DIV/0! | #DIV/0! | #DIV/0! | #DIV/0! | #DIV/0! | [5 empty] | #DIV/0! | #DIV/0! | #DIV/0! | #DIV/0!
[6 empty] | #DIV/0! | #DIV/0! | [31 empty] | #DIV/0! | [5 empty] | #DIV/0! | #DIV/0! | #DIV/0! | #DIV/0! | #DIV/0!
[6 empty] | #DIV/0! | [32 empty] | #DIV/0! | [5 empty] | #DIV/0! | #DIV/0! | #DIV/0! | #DIV/0!
[39 empty] | #DIV/0! | [5 empty] | #DIV/0! | #DIV/0! | #DIV/0! | #DIV/0!
[39 empty] | #DIV/0! | [5 empty] | #DIV/0! | #DIV/0! | #DIV/0! | #DIV/0!
[39 empty] | #DIV/0! | [5 empty] | #DIV/0! | #DIV/0! | #DIV/0! | #DIV/0!
#DIV/0!
#DIV/0!
#DIV/0!
Note on G1: [スレッド化されたコメント] 使用している Excel のバージョンでは、このスレッド化されたコメントを表示できますが、新しいバージョンの Excel でファイルを開いた場合はコメントに対する編集がすべて削除されます。詳細: https://go.microsoft.com/fwlink/?linkid=870924 コメント: Cr_x(Bi_{1-y}Sb_y)_{2-x}Te_3
Note on L1: [スレッド化されたコメント] 使用している Excel のバージョンでは、このスレッド化されたコメントを表示できますが、新しいバージョンの Excel でファイルを開いた場合はコメントに対する編集がすべて削除されます。詳細: https://go.microsoft.com/fwlink/?linkid=870924 コメント: バッファー層（ST, BST）含む成長時間．Te anneal timeは除く
Note on W1: [スレッド化されたコメント] 使用している Excel のバージョンでは、このスレッド化されたコメントを表示できますが、新しいバージョンの Excel でファイルを開いた場合はコメントに対する編集がすべて削除されます。詳細: https://go.microsoft.com/fwlink/?linkid=870924 コメント: T = 2 K，単位は磁束密度（V s m^-2）の逆数に対応

## 測定設定値
XRD
λ(Å) | 1.540598