## log
sample | 物質 | memo | 目標x | 目標y | x | y | Holder | subs temp[deg] | Pre Anneal temp[deg] | Anneal temp[deg] | main_growth_time (min) | Bi(ideal)[Pa] | Sb(ideal)[Pa] | Te(ideal)[Pa] | Bi+Sb(ideal)[Pa] | Cr(ideal)[Pa] | Cr+Bi+Sb | recipe | AFM | XRD | PPMS | mobility (cm^2V^-1s^-1) | carrier (cm^-2) | R_H | H_C (T) | ρ_yx(0T)(Ω) | σ_xy (0T) (Ω^-1h) | σ_xx (0T) (Ω^-1) | ρ_xx (0 T) (Ω) | Hall Angle (tanθ) | T_C (K) | thickness mean (nm) | thickness std (nm | growth_rate (nm/min) | (006)peak θ (deg) | (0015)peak θ (deg) | (006)FWHM | (0015)FWHM | c axis length (Å) (from (006)) | c axis length (Å) (from (0015)) | mean (Å) | (006)2θ(n=-2) | (006)2θ(n=-1) | (006)2θ(n=0) | (006)2θ(n=1) | (006)2θ(n=2) | t((006)-1:-2) (nm) | t((006)-1:0) (nm) | t((006)0:1) (nm) | t((006)1:2) (nm) | (0015)θ-2 | (0015)θ-1 | (0015)θ0 | (0015)θ1 | (0015)θ2 | t((0015)-1:-2) (nm) | t((0015)-1:0) (nm) | t((0015)0:1) (nm) | t((0015)1:2) (nm) | t mean(nm) | t std (nm) | growth rate (nm/min)
#1-1354 | BST | Hall測定 | 0 | 0.84 | 0 | 0.84 | #6 | 200 | 380 | 380 | 60 | 8e-07 | 4.2e-06 | 0.0001 | 5e-06 | 0 | 5e-06 | ? | * | * |  | -2141.064 | -388513000000 | -1606.689 | 0 | 0 | 0 | 0.00013368 | 7480.3 | 0 | 0 | 12.93643 | 3.805731 | 0.2156072 | 8.69 | 22.265 | 0.13 | 0.102 | 3.059002 | 3.049555 | 3.054278 | 14.65744 | 15.744 | 17.38 | 19.12 | 20.27682 | 7.835905 | 8.178535 | 7.707071 | 7.087745 | 41.47664 | 42.788 | 44.524 | 46.336 | 47.60467 |  | 8.21613 | 7.921598 |  | 7.824497 | 0.4110647 | 0.1283719
#1-1355 | [23 empty] | #DIV/0! | [9 empty] | #DIV/0! |  |  |  |  | #DIV/0! | #DIV/0! | #DIV/0! | [5 empty] | #DIV/0! | #DIV/0! | #DIV/0! | #DIV/0! | [6 empty] | #DIV/0! | #DIV/0! |  | #DIV/0! | #DIV/0! | #DIV/0!
#1-1356 | [23 empty] | #DIV/0! | [9 empty] | #DIV/0! |  |  |  |  | #DIV/0! | #DIV/0! | #DIV/0! | [5 empty] | #DIV/0! | #DIV/0! | #DIV/0! | #DIV/0! | [6 empty] | #DIV/0! | #DIV/0! |  | #DIV/0! | #DIV/0! | #DIV/0!
#1-1357 | CBST | Hall測定 | 0.08 | 0.84 | 0.07692308 | 0.84 | #6 | 200 | 380 | 380 | 60 | 8e-07 | 4.2e-06 | 0.0001 | 5e-06 | 2e-07 | 5.2e-06 | 1357.txt | * | * | * | 16.599 | 164257837220455 | 3.800243 | 0.4312638 | 94.03393 | 1.79119e-05 | 0.0004360763 | 2289.314 | 0.04106115 | 200 | 20.38549 | 4.243822 | 0.3397582 | 8.844 | 22.629 | 0.669 | 0.589 | 3.006149 | 3.003017 | 3.004583 | 16.5493 | 17.04225 | 17.71127 | 18.52113 |  | 16.03668 | 20.02079 | 16.55559 | [10 empty] | 17.53769 | 2.166022 | 0.3048031
#1-1358 | CBST | 測定してない | 0.02 | 0.84 | 0.01980198 | 0.84 | #6 | 200 | 380 | 380 | 60 | 8e-07 | 4.2e-06 | 0.0001 | 5e-06 | 5e-08 | 5.05e-06 | 1357.txt | * | * | * |  |  | #DIV/0! | [9 empty] | 0 |  |  |  |  | #DIV/0! | #DIV/0! | #DIV/0! | [5 empty] | #DIV/0! | #DIV/0! | #DIV/0! | #DIV/0! | [6 empty] | #DIV/0! | #DIV/0! |  | #DIV/0! | #DIV/0! | #DIV/0!
#1-1359 | CBST | rho_xxが発散しており，rho_yxのTが高い領域でn型の傾向が見られた | 0.02 | 0.84 | 0.01980198 | 0.84 | #6 | 200 | 380 | 380 | 60 | 8e-07 | 4.2e-06 | 0.0001 | 5e-06 | 5e-08 | 5.05e-06 | 1357.txt | * | * | * |  |  | #DIV/0! | [9 empty] | 0 |  |  |  |  | #DIV/0! | #DIV/0! | #DIV/0! | [5 empty] | #DIV/0! | #DIV/0! | #DIV/0! | #DIV/0! | [6 empty] | #DIV/0! | #DIV/0! |  | #DIV/0! | #DIV/0! | #DIV/0!
#1-1360 | CBST | Hall測定 100Kまで．低温低磁場でデータが振動． | 0.008 | 0.84 | 0.007968127 | 0.84 | #6 | 200 | 380 | 380 | 60 | 8e-07 | 4.2e-06 | 0.0001 | 5e-06 | 2e-08 | 5.02e-06 | 1357.txt | * | * | * | -305.3066 | -1278230095314.7 | -488.3469 | 0.031745 | 2763.121235 | 1.049419e-05 | 6.072741e-05 | 15989.54 | 0.116919 | 14 | 17.17932 | 1.955195 | 0.286322 | 8.693 | 22.258 | 0.127 | 0.109 | 3.057954 | 3.050465 | 3.05421 | 15.03521 | 16.016 | 17.366 | 18.832 | 19.8169 | 8.621128 | 9.912776 | 9.145593 | 8.253061 | 41.69014 | 42.928 | 44.52 | 46.196 | 47.32394 |  | 8.961416 | 8.562138 |  | 8.909352 | 0.5830487 | 0.1588197
#1-1361 | CBST | Hall測定 | 0.05 | 0.84 | 0.049922 | 0.84 | #6 | 200 | 380 | 380 | 60 | 8e-07 | 4.2e-06 | 0.0001 | 5e-06 | 1.28e-07 | 5.128e-06 | 1357.txt | * | * | * | 6.063586763769876, | 155548361995661 | 4.013027 | 0.2329408 | 371.3791 | 8.451756e-06 | 0.0001506198 | 6618.394 | 0.05625753 | 160 | 17.19014 | 5.466652 | 0.2865024 | 8.846 | 22.597 | 0.501 | 0.342 | 3.005474 | 3.007046 | 3.00626 | 16.19718 | 16.756 | 17.684 | 18.68 |  | 14.40683 | 14.43041 | 13.46279 |  |  | 44.15493 | 45.21127 | 46.26761 |  |  | 13.55161 | 13.60373 |  | 13.89107 | 0.4842801 | 0.2324433
#1-1362 | CBST | Hall測定 #1-1359のrho_xxが発散しており，rho_yxのTが高い領域でn型の傾向が見られた（負の傾き）ため，CBST蒸着を65minにし，y=0.84→0.78にした．→これ1360の可能性が大きい | 0.02 | 0.78 | 0.01987486 | 0.7806691 | #6 | 200 | 380 | 380 | 60 | 1.18e-06 | 4.2e-06 | 0.0001 | 5.38e-06 | 5.4e-08 | 5.434e-06 | 1362.txt | * | * | * | 99.33854 | 5308635767597.8 | 117.5857 | 0.07779587 | 4274.611 | 2.701348e-05 | 7.476489e-05 | 11830.79 | 0.3600418 | 50 | 20.22108 | 3.121934 | 0.337018 | 8.776 | 22.383 | 0.212 | 0.147 | 3.029257 | 3.034298 | 3.031777 | 16.02817 | 16.408 | 17.572 | 18.43662 | 18.98592 | 20.43083 | 11.5012 | 15.50464 | 14.03937 | 43.09859 | 43.83099 | 44.82 | 45.80282 | 46.47887 |  | 14.45562 | 14.59847 |  | 15.08836 | 2.943594 | 0.2250487
#1-1363 | CBST | ここから後期データ．基板位置のずれにより温度が表示より増加，サンプルが蒸着していなかった | 0.012 | 0.84 | 0.01196795 | 0.84 | #6 | 200 | 380 | 380 | 60 | 8e-07 | 4.2e-06 | 0.0001 | 5e-06 | 3.01e-08 | 5.0301e-06 | 1358.txt | * | * | * |  |  | #DIV/0! | [9 empty] | 0 |  |  |  |  | #DIV/0! | #DIV/0! | #DIV/0! | [5 empty] | #DIV/0! | #DIV/0! | #DIV/0! | #DIV/0! | [6 empty] | #DIV/0! | #DIV/0! |  | #DIV/0! | #DIV/0! | #DIV/0!
#1-1364 | CBST | Hall測定 | 0.012 | 0.84 | 0.01196795 | 0.84 | #6 | 200 | 380 | 380 | 60 | 8e-07 | 4.2e-06 | 0.0001 | 5e-06 | 3.01e-08 | 5.0301e-06 | 1358.txt | * | * | * | 67.68643 | 4604462169087.9 | 135.5684 | 0.08094478 | 6891.846 | 1.53634e-05 | 4.464504e-05 | 20027.26 | 0.2959121 | 18 | 8.017587 | 1.747216 | 0.1336265 | 8.754 | 22.334 | 0.33 | 0.173 | 3.03681 | 3.040613 | 3.038712 | 15.54 | 16.368 | 17.496 | 18.652 | 19.324 | 10.0813 | 11.86736 | 11.5977 | 11.70304 | 42.59155 | 43.43662 | 44.67606 | 45.97183 | 46.87324 |  | 11.52395 | 11.07315 |  | 11.30775 | 0.6571849 | 0.1955422
#1-1365 | CBST | Hall測定 | 0.016 | 0.84 | 0.01599111 | 0.84 | #6 | 200 | 380 | 380 | 60 | 8e-07 | 4.2e-06 | 0.0001 | 5e-06 | 4.03e-08 | 5.0403e-06 | 1358.txt | * | * | * | 321.3788 | 3415214511011.1 | 182.7761 | 0.03023323 | 2692.329 | 6.800411e-05 | 0.0001436451 | 5687.007 | 0.4406542 | 25 | 17.64878 | 3.680353 | 0.2941464 | 8.73 | 22.341 | 0.349 | 0.197 | 3.045094 | 3.039709 | 3.042401 | 15.69014 | 16.44 | 17.488 | 18.568 | 19.32394 | 11.04985 | 12.77379 | 12.41303 | 10.54493 | 42.64789 | 43.49296 | 44.67606 | 45.85915 |  |  | 12.07391 | 12.12524 |  | 11.83013 | 0.8529214 | 0.2098902 | BST
#1-1366 | CBST/BST/CBST/BST tetra layer | 希釈冷凍機・ゲート電圧依存性 | 0.02 | 0.72 | 0.01980198 | 0.72 | #6 | 200 | 380 | 380 | 60 | 1.4e-06 | 3.6e-06 | 0.0001 | 5e-06 | 5e-08 | 5.05e-06 | 1366.txt | * | * |  |  |  | #DIV/0! | [7 empty] | 14.27384 | 3.206827 | 0.2378973 | 8.688 | 22.215 | 0.373 | 0.214 | 3.059701 | 3.05607 | 3.057885 | 15.77465 | 16.40845 | 17.38028 | 18.39437 | 19.11268 | 12.91298 | 13.77371 | 13.21731 | 11.07252 |  |  | 44.4507 | 45.57746 |  |  | 0.3054718 | 12.71979 |  | 10.66697 | 5.156352 | 0.2249252 | rho_yxの1Tで高くない→移動度高くない（逆かも）
#1-1367 | CBST/BST/CBST/BST tetra layer | 希釈冷凍機・ゲート電圧依存性 | 0.016 | 0.72 | 0.01587302 | 0.72 | #6 | 200 | 380 | 380 | 60 | 1.4e-06 | 3.6e-06 | 0.0001 | 5e-06 | 4e-08 | 5.04e-06 | 1366.txt | * | * |  |  |  | #DIV/0! | [7 empty] | 13.44974 | 3.884672 | 0.2241624 | 8.699 | 22.224 | 0.365 | 0.191 | 3.055862 | 3.054895 | 3.055378 | 15.69014 | 16.3662 | 17.42254 | 18.43662 | 19.15493 | 12.17461 | 12.67182 | 13.21808 | 11.06497 | 42.64789 | 43.32394 | 44.4507 | 45.6338 | 46.47887 |  | 12.66879 | 12.11533 |  | 12.31893 | 0.7334994 | 0.2157492
#1-1368 | CBST/BST/CBST/BST tetra layer | 希釈冷凍機・ゲート電圧依存性 | 0.012 | 0.72 | 0.01192843 | 0.72 | #6 | 200 | 380 | 380 | 60 | 1.4e-06 | 3.6e-06 | 0.0001 | 5e-06 | 3e-08 | 5.03e-06 | 1366.txt | * | * |  |  |  | #DIV/0! | [7 empty] | 17.17346 | 7.203478 | 0.2862243 | 8.67 | 22.179 | 0.231 | 0.141 | 3.066004 | 3.060779 | 3.063392 | 15.30986 | 16.11268 | 17.38028 | 18.64789 | 19.53521 | 10.4053 | 10.55785 | 10.57572 | 9.104578 | 41.91549 | 42.92958 | 44.39437 | 45.91549 | 46.92958 |  | 9.737555 | 9.426909 |  | 9.967985 | 0.632433 | 0.1761131
#1-1369 | CBST | Hall測定 | 0.03 | 0.84 | 0.02994484 | 0.84 | #6 | 200 | 380 | 380 | 60 | 8e-07 | 4.2e-06 | 0.0001 | 5e-06 | 7.6e-08 | 5.076e-06 | 1369.txt | * | * | * | 74.73023 | 11923616381263.5 | 52.35154 | 0.09937601 | 938.4243 | 1.878845e-05 | 0.0001402436 | 7004.73 | 0.1338082 | 100 | 17.65104 | 7.358489 | 0.2941839 | 8.799 | 22.484 | 0.409 | 0.254 | 3.021401 | 3.021369 | 3.021385 | 16.02817 | 16.66197 | 17.59155 | 18.56338 | 19.28169 | 12.86711 | 14.40415 | 13.7956 | 11.04215 |  | 43.85915 | 44.95775 | 46.22535 |  |  | 13.01761 | 11.3303 |  | 12.74282 | 1.330173 | 0.2349979
#1-1370 | CBST | Hall測定 | 0.04 | 0.84 | 0.03998432 | 0.84 | #6 | 200 | 380 | 380 | 60 | 8e-07 | 4.2e-06 | 0.0001 | 5e-06 | 1.02e-07 | 5.102e-06 | 1369.txt | * | * | * | 8.530553 | 42060455416751.4 | 14.84101 | 0.13828 | 637.6189 | 2.10383e-06 | 5.740283e-05 | 17397.38 | 0.03664482 | 150 | 21.02004 | 5.49217 | 0.350334 | 8.817 | 22.546 | 0.578 | 0.386 | 3.015281 | 3.013492 | 3.014387 | 16.19718 | 16.83099 | 17.6338 | 18.52113 | 19.11268 | 12.8359 | 16.6808 | 15.10945 | 13.13383 |  | 44.05634 | 45.07042 |  |  |  | 14.11021 |  |  | 14.37404 | 1.568086 | 0.2649188
#1-1371 | CBST | Teを減らした | 0.04 | 0.84 | 0.03998432 | 0.84 | #6 | 200 | 380 | 380 | 60 | 8e-07 | 4.2e-06 | 6e-05 | 5e-06 | 1.02e-07 | 5.102e-06 | 1369.txt | * | * |  |  |  | #DIV/0! | [7 empty] | 20.33382 | 3.434627 | 0.338897 | 8.774 | 22.573 | 0.494 | 0.294 | 3.029942 | 3.010076 | 3.020009 | 16.07042 | 16.74648 | 17.6338 | 18.56338 | 19.19718 | 12.1137 | 15.09132 | 14.42309 | 12.34743 |  | 44.16901 | 45.12676 |  |  |  | 14.94473 |  |  | 13.78405 | 1.442088 | 0.2459534
#1-1372 | CBST | Hall測定．ホール成分に縦抵抗成分が大きく乗ってしまい，反対称化した過程で小さくなってしまった | 0.025 | 0.84 | 0.02527646 | 0.84 | #6 | 200 | 380 | 380 | 60 | 8e-07 | 4.2e-06 | 0.0001 | 5e-06 | 6.4e-08 | 5.064e-06 | 1369.txt | * | * | * | 8.041924 | 30441533548299.8 | 20.50553 | 0.07084842 | 390.5249 | 6.005803e-07 | 3.921121e-05 | 25496.93 | 0.01791461 | 100 | 18.434 | 3.390823 | 0.3072333 | 8.791 | 22.495 | 0.437 | 0.257 | 3.024129 | 3.019969 | 3.022049 | 15.90141 | 16.61972 | 17.59155 | 18.56338 | 19.23944 | 11.47422 | 13.7775 | 13.7956 | 11.65837 | 43.15493 | 43.88732 | 44.95775 | 46.14085 |  |  | 13.36085 | 12.13772 |  | 12.70071 | 1.067874 | 0.2297758
#1-1373 | CBST | Hall測定 | 0.1 | 0.84 | 0.09885932 | 0.84 | #6 | 200 | 380 | 380 | 60 | 8e-07 | 4.2e-06 | 0.0001 | 5e-06 | 2.6e-07 | 5.26e-06 | 1369.txt | * | * |  | 15.479 | 393830000000000 | 1.584998 | 0.313 | 44.578 | 4.2439e-05 | 0.00097479 | 1023.9 | 0.04359473 | 190 | 24.74765 | 5.612904 | 0.4124608 | 8.876 | 22.65 | 1.255 | 1.306 | 2.995397 | 3.000379 | 2.997888 |  |  | 17.77385 | 18.5159 |  |  |  | 18.06918 | [10 empty] | 18.06918 | #DIV/0! | 0.301153
#1-1374 | CBST | t ~ 100nm, Te annealなし | 0.05 | 0.6 | 0.049922 | 0.6 | #6 | 200 | 380 | 380 | 395 | 2e-06 | 3e-06 | 0.0001 | 5e-06 | 1.28e-07 | 5.128e-06 | 1374.txt | * | * | * | 18.37506 | 751487223217491 | 0.8306458 | 0.10017 | 60.256 | 0.00028968 | 0.0021738 | 452.11 | 0.1322649 | 120 | 153.6649 | 32.70818 | 0.389025 | 8.798 | 22.51 | 0.58 | 0.553 | 3.021741 | 3.018061 | 3.019901 | [5 empty] | #DIV/0! | #DIV/0! | #DIV/0! | #DIV/0! | [6 empty] | #DIV/0! | #DIV/0! |  | #DIV/0! | #DIV/0! | #DIV/0!
#1-1375 | CT | Cr2Te3Hall測定 |  |  | 0 | 0 | #6 | 200 | 380 | 380 | 55 | 0 | 0 | 0.0001 | 0 | 2e-06 | 2e-06 | 1375.txt | * | * | * | 7.1941 | 26679000000000000 | 0.02339742 | 1.1024 | 0.17683 | 0.00016512 | 0.00016512 | 32.484 | 0.005527609 | 140 | 87.56102 | 13.37731 | 1.592019 |  |  |  |  | #DIV/0! | #DIV/0! | #DIV/0! | [5 empty] | #DIV/0! | #DIV/0! | #DIV/0! | #DIV/0! | [6 empty] | #DIV/0! | #DIV/0! |  | #DIV/0! | #DIV/0! | #DIV/0!
#1-1376 | CBST | t ~ 50nm, Te anneal×3 表面に粉のようなものがついていた | 0.05 | 0.6 | 0.049922 | 0.6 | #6 | 200 | 380 | 380 | 198 | 2e-06 | 3e-06 | 0.0001 | 5e-06 | 1.28e-07 | 5.128e-06 | 1376.txt | * | * |  |  |  | #DIV/0! | [7 empty] | 92.51504 | 15.43008 | 0.4672477 | 8.765 | 22.455 | 0.761 | 0.711 | 3.033029 | 3.025069 | 3.029049 | [5 empty] | #DIV/0! | #DIV/0! | #DIV/0! | #DIV/0! | [6 empty] | #DIV/0! | #DIV/0! |  | #DIV/0! | #DIV/0! | #DIV/0!
#1-1377 | CBST | t~100nm, Te annealなし | 0.05 | 0.55 | 0.049922 | 0.6 | #6 | 200 | 380 | 380 | 360 | 2e-06 | 3e-06 | 0.0001 | 5e-06 | 1.28e-07 | 5.128e-06 | 1374.txt | * | * | * |  |  | #DIV/0! | [7 empty] | 9.314038 | 2.240041 | 0.02587233 | 8.79 | 22.5 | 0.56 | 0.519 | 3.02447 | 3.019332 | 3.021901 | [5 empty] | #DIV/0! | #DIV/0! | #DIV/0! | #DIV/0! | [6 empty] | #DIV/0! | #DIV/0! |  | #DIV/0! | #DIV/0! | #DIV/0!
#1-1378 | CBST | t ~ 50 nm | 0.05 | 0.55 | 0.049922 | 0.6 | #6 | 200 | 380 | 380 | 197.5 | 2e-06 | 3e-06 | 0.0001 | 5e-06 | 1.28e-07 | 5.128e-06 | 1374.txt | * | * |  |  |  | #DIV/0! | [7 empty] | 77.92181 | 21.90603 | 0.3945408 | 8.792 | 22.49 | 0.441 | 0.399 | 3.023787 | 3.020605 | 3.022196 | [5 empty] | #DIV/0! | #DIV/0! | #DIV/0! | #DIV/0! | [6 empty] | #DIV/0! | #DIV/0! |  | #DIV/0! | #DIV/0! | #DIV/0!
#1-1379 | CST/CBT | 10 nm/10 nm Weyl 非相反 磁場の符号逆 | 0.04 | 0.84 | 0.03921569 |  | #6 | 200 | 380 | 0 | 115 | 5e-06 | 5e-06 | 0.0001 | 1e-05 | 1e-07 | 1.01e-05 | 1379.txt | * | * | * | -3.1406 | -3193200000000000 | -0.1954841 | 0.063248 |  |  |  |  | 0.1197504 | 170 | 45.02874 | 19.62745 | 0.3915543 | 8.792 | 22.467 | 0.656 | 0.524 | 3.023787 | 3.023537 | 3.023662 | [5 empty] | #DIV/0! | #DIV/0! | #DIV/0! | #DIV/0! | [6 empty] | #DIV/0! | #DIV/0! |  | #DIV/0! | #DIV/0! | #DIV/0!
#1-1380 | CBT/CST | 落とした | 0.04 | 0.84 | 0.03921569 |  | #6 | 200 | 380 | 0 | 115 | 5e-06 | 5e-06 | 0.0001 | 1e-05 | 1e-07 | 1.01e-05 | 1380.txt | * | * |  |  |  | #DIV/0! | [9 empty] | 0 |  |  |  |  | #DIV/0! | #DIV/0! | #DIV/0! | [5 empty] | #DIV/0! | #DIV/0! | #DIV/0! | #DIV/0! | [6 empty] | #DIV/0! | #DIV/0! |  | #DIV/0! | #DIV/0! | #DIV/0!
#1-1381 | CBST/BST/CBST/BST tetra layer | rho_yxはT = 0.1T付近にピーク，非線形に減少後，線形の正常ホール効果へと変化するヒステリシス | 0.03 | 0.72 | 0.02994484 | 0.6 | #6 | 200 | 380 | 380 | 51 | 2e-06 | 3e-06 | 0.0001 | 5e-06 | 7.6e-08 | 5.076e-06 | 1381.txt | * | * |  | -95.8486 | -3544077273175.7 | -176.1304 | 0.03 | 14041 | 3.218e-05 | 4e-05 | 19000 | 0.5138816 | 20 |  |  | 0 |  |  |  |  | #DIV/0! | #DIV/0! | #DIV/0! | [5 empty] | #DIV/0! | #DIV/0! | #DIV/0! | #DIV/0! | [6 empty] | #DIV/0! | #DIV/0! |  | #DIV/0! | #DIV/0! | #DIV/0!
#1-1382 | CBT/CST | 10 nm/10 nm Weyl 非相反 磁場の符号逆 | 0.04 |  | 0.01980198 |  | #6 | 200 | 380 |  | 115 | 5e-06 | 5e-06 | 0.0001 | 1e-05 | 1e-07 | 1.01e-05 | 1380.txt | * | * | * | 4.9307 | 1352900000000000 | 0.4613938 | 0.052013 |  |  |  |  | 0.2046142 |  | 40.18321 | 10.57147 | 0.3494192 | 8.732 | 22.292 | 0.708 | 0.651 | 3.044402 | 3.046049 | 3.045225 | [5 empty] | #DIV/0! | #DIV/0! | #DIV/0! | #DIV/0! | [6 empty] | #DIV/0! | #DIV/0! |  | #DIV/0! | #DIV/0! | #DIV/0!
#1-1383 | CBST/BST/CBST/BST tetra layer |  | 0.04 | 0.72 | 0.03921569 | 0.72 | #6 | 200 | 380 | 380 | 51 | 1.4e-06 | 3.6e-06 | 0.0001 | 5e-06 | 1e-07 | 5.1e-06 | 1381.txt | * | * |  | -91.86655 | -7282085801696.1 | -85.71991 | 0.05 | 22029 | 3.9077e-05 | 1.7302e-05 | 9652.4 | 2.256476 | 20 | 16.93602 | 3.822994 | 0.3320789 | 8.664 | 22.193 | 0.331 | 0.192 | 3.068111 | 3.058946 | 3.063529 | 15.52817 | 16.30282 | 17.32394 | 18.4507 | 19.26056 | 10.73684 | 13.1074 | 11.89559 | 9.923864 |  |  | 44.3662 | 45.70423 | 46.61972 |  | 0.3060242 | 10.71224 |  | 9.446994 | 4.613968 | 0.2451274
#1-1384 | CBT/CBST | 誤ってCBT層のx = 0.11になった．合計15 nmほど積層したところで中断 | 0.04 |  | 0.03921569 |  | #6 | 200 | 380 | 0 | 115 | 0.000005（上層は0.000005 | 5e-06 | 0.0001 |  | 1e-07 |  | 1384.txt | * | * |  |  |  | #DIV/0! | [9 empty] | 0 |  |  |  |  | #DIV/0! | #DIV/0! | #DIV/0! | [5 empty] | #DIV/0! | #DIV/0! | #DIV/0! | #DIV/0! | [6 empty] | #DIV/0! | #DIV/0! |  | #DIV/0! | #DIV/0! | #DIV/0!
#1-1385 | CBT/CBST |  | 0.04 |  |  |  | #6 | 200 | 380 | 0 | 115 | 0.8e-6→5.0e-6 | 4.2e-6→0 | 0.0001 |  | 1e-07 |  | 1385.txt | * | * |  |  |  | #DIV/0! | [9 empty] | 0 |  |  |  |  | #DIV/0! | #DIV/0! | #DIV/0! | [5 empty] | #DIV/0! | #DIV/0! | #DIV/0! | #DIV/0! | [6 empty] | #DIV/0! | #DIV/0! |  | #DIV/0! | #DIV/0! | #DIV/0!
#1-1386 | CST | 10nm Hall測定 磁化測定 | 0.04 | 1 | 0.03921569 |  | #6 | 200 | 380 | 0 | 60 | 0 | 5e-06 | 0.0001 | 5e-06 | 1e-07 | 5.1e-06 | 1386.txt | * | * | * | 16.763 | 78930000000000 | 7.908523 | 0.087032 | 315.62 | 1.4132e-05 | 0.00021103 | 4718 | 0.06684944 | 170 () | 9.111684 | 1.200773 | 0.1518614 | 8.862 | 22.691 | 0.471 | 0.288 | 3.000091 | 2.995243 | 2.997667 |  | 16.64789 | 17.71831 | 18.84507 |  | 0.5320858 | 12.50981 | 11.90211 | -0.4726235 |  | 44.02817 | 45.38028 | 46.77465 |  |  | 10.58802 | 10.31876 |  | 7.563027 | 5.899979 | 0.2034326
#1-1387 | CBT | 10nm Hall測定 磁化測定 CSTに比べ極めて小さいT_C，飽和磁化に必要な磁場が大きい（ヒステリシスがなだらか） | 0.04 | 0 | 0.03921569 |  | #6 | 200 | 380 | 0 | 60 | 5e-06 | 0 | 0.0001 | 5e-06 | 1e-07 | 5.1e-06 | 1387.txt | * | * | * | -72.4146 | -122370000000000 | -5.101085 | 0.063837 | 117.49 | 0.00023073 | 0.0013988 | 712.02 | 0.1371625 | 30 () | 31.57633 | 5.098399 | 0.5262721 | 8.791 | 22.478 | 0.39 | 0.269 | 3.024129 | 3.022134 | 3.023131 |  | 17.16232 | 17.60563 | 18.06338 | 18.31073 | 0.5162509 | 30.21407 | 29.27923 | 27.40759 | [6 empty] | #DIV/0! | #DIV/0! |  | #DIV/0! | #DIV/0! | 0.4957775
#1-1388 | CBT/CST | 10nm/10nm TI 非相反 | 0.012 |  | 0.01192843 |  | #6 | 200 | 380 | 0 | 115 | 5e-06 | 5e-06 | 0.0001 | 1e-05 | 3e-08 | 1.003e-05 | 1380.txt | * | * | * |  |  | #DIV/0! | [7 empty] | 30.29139 | 8.053573 | 0.2634034 | 8.66 | 22.105 | 0.429 | 0.402 | 3.069518 | 3.07051 | 3.070014 |  | 16.74648 | 17.33803 |  |  | 0.5289754 | 22.63255 | -0.7665876 | #DIV/0! | [6 empty] | #DIV/0! | #DIV/0! |  | #DIV/0! | #DIV/0! | 0.0950694
#1-1389 | CBT/CST | 10nm/10nm NI 非相反 | 0.08 |  | 0.0806142 |  | #6 | 200 | 380 | 0 | 115 | 5e-06 | 5e-06 | 0.0001 | 1e-05 | 2.1e-07 | 1.021e-05 | 1380.txt | * | * | * |  |  | #DIV/0! | [7 empty] | 45.14187 | 13.91483 | 0.392538 | 8.782 | 22.442 | 0.937 | 0.903 | 3.027203 | 3.026731 | 3.026967 | [5 empty] | #DIV/0! | #DIV/0! | #DIV/0! | #DIV/0! | [6 empty] | #DIV/0! | #DIV/0! |  | #DIV/0! | #DIV/0! | #DIV/0!
#1-1390 | CBST/BST/CBST/BST tetra layer |  | 0.05 | 0.72 | 0.049922 | 0.72 | #6 | 200 | 380 | 0 | 60 | 1.4e-06 | 3.6e-06 | 0.0001 | 5e-06 | 1.28e-07 | 5.128e-06 | 1381.txt | * | * |  |  |  | #DIV/0! | [7 empty] | 14.54059 | 3.851124 | 0.2423432 | 8.666 | 22.199 | 0.287 | 0.203 | 3.067409 | 3.058161 | 3.062785 | 15.85915 | 16.49296 | 17.42254 | 18.39437 | 19.07042 | 12.89782 | 14.40097 | 13.79237 | 11.69223 | 42.19718 | 43.09859 | 44.4507 | 45.52113 | 46.3662 |  | 10.55317 | 13.38789 |  | 12.78741 | 1.426712 | 0.2349445
#1-1391 | CBT/CBST/CST | 10/10/10nm Weyl | 0.04 | 0/0.72/1 | 0.04 |  | #6 | 200 | 380 | 0 | 170 | 0→1.4e-6→5.0e-6 | 5.03-6→3.6e-6→0 | 0.0001 |  | 1e-07 |  | 1391.txt | * | * |  |  |  | #DIV/0! | [7 empty] | 13.12757 | 3.184297 | 0.07722101 | 8.722 | 22.236 | 0.531 | 0.56 | 3.047865 | 3.05333 | 3.050597 |  | 16.95775 | 17.42254 |  |  | 0.5224324 | 28.81064 | -0.7628978 | #DIV/0! | [6 empty] | #DIV/0! | #DIV/0! |  | #DIV/0! | #DIV/0! | 0.08249337
#1-1392 | CST/CBT | 10nm/10nm TI 非相反．振る舞いがワイル的 | 0.012 | 0 | 0.01192843 |  | #6 | 200 | 380 | 0 | 115 | 5e-06 | 5e-06 | 0.0001 | 1e-05 | 3e-08 | 1.003e-05 | 1379.txt | * | * | * |  |  | #DIV/0! | [7 empty] | 43.9505 | 8.869813 | 0.3821783 | 8.74 | 22.338 | 0.333 | 0.241 | 3.041637 | 3.040096 | 3.040867 | [5 empty] | #DIV/0! | #DIV/0! | #DIV/0! | #DIV/0! | [6 empty] | #DIV/0! | #DIV/0! |  | #DIV/0! | #DIV/0! | #DIV/0!
#1-1393 | CST/CBT/CST | 10nm/10nm/10nm | 0.04 |  | 0.03921569 |  | #6 | 200 | 380 | 0 | 170 | 5e-06 | 5e-06 | 0.0001 | 1e-05 | 1e-07 | 1.01e-05 | 1393.txt | * | * |  |  |  | #DIV/0! | [7 empty] | 49.84352 | 12.72561 | 0.2931971 | 8.736 | 22.269 | 0.488 | 0.432 | 3.043019 | 3.049035 | 3.046027 | 16.32394 | 17 | 17.50704 |  |  | 12.07181 | 26.41197 | -0.7592438 | #DIV/0! | [6 empty] | #DIV/0! | #DIV/0! |  | #DIV/0! | #DIV/0! | 0.0754492
#1-1394 | CBST | 磁化測定 成膜前と成膜後のCr圧力が異なり，0.4<x<0.63の幅がある | 0.04 | 0.3 | 0.03921569 | 0.3 | #6 | 200 | 380 | 380 | 60 | 3.5e-06 | 1.5e-06 | 0.0001 | 5e-06 | 1e-07 | 5.1e-06 | 1394.txt |  |  | * |  |  | #DIV/0! | [9 empty] | 0 |  |  |  |  | #DIV/0! | #DIV/0! | #DIV/0! | [5 empty] | #DIV/0! | #DIV/0! | #DIV/0! | #DIV/0! | [6 empty] | #DIV/0! | #DIV/0! |  | #DIV/0! | #DIV/0! | #DIV/0!
#1-1395 | CBST | Hall測定 磁化測定 | 0.04 | 0.6 | 0.03921569 | 0.6 | #6 | 200 | 380 | 0 | 60 | 2e-06 | 3e-06 | 0.0001 | 5e-06 | 1e-07 | 5.1e-06 | 1394.txt |  |  | * | 37.826 | 26635000000000 | 23.43607 | 0.070011 | 791.4 | 2.1469e-05 | 0.00015477 | 6166.2 | 0.1024408 | 80 () |  |  | 0 |  |  |  |  | #DIV/0! | #DIV/0! | #DIV/0! | [5 empty] | #DIV/0! | #DIV/0! | #DIV/0! | #DIV/0! | [6 empty] | #DIV/0! | #DIV/0! |  | #DIV/0! | #DIV/0! | #DIV/0!
#1-1396 | CST | 20nm 非相反 |  |  | 0.03921569 | 0.5 | #6 | 200 | 380 | 0 | 120 | 0 | 5e-06 | 0.0001 | 5e-06 | 1e-07 | 5.1e-06 | 1396.txt |  | * |  |  |  | #DIV/0! | [7 empty] | 30.5531 | 6.956958 | 0.2546091 | 8.853 | 22.634 | 0.416 | 0.285 | 3.003117 | 3.002389 | 3.002753 | 16.8662 | 17.21831 | 17.74648 | 18.27465 | 18.62676 | 21.37579 | 25.36323 | 25.38149 | 20.55292 | [6 empty] | #DIV/0! | #DIV/0! |  | #DIV/0! | #DIV/0! | 0.2114363
#1-1397 | CBT | 20nm 非相反 |  |  | 0.03921569 | 0 | #6 | 200 | 380 | 0 | 120 | 5e-06 | 0 | 0.0001 | 5e-06 | 1e-07 | 5.1e-06 | 1397.txt |  | * |  |  |  | #DIV/0! | [7 empty] | 72.05504 | 4.592567 | 0.6004587 | 8.764 | 22.412 | 0.42 | 0.323 | 3.033372 | 3.030573 | 3.031973 | [5 empty] | #DIV/0! | #DIV/0! | #DIV/0! | #DIV/0! | [6 empty] | #DIV/0! | #DIV/0! |  | #DIV/0! | #DIV/0! | #DIV/0!
#1-1398 | CST/CBT | 10nm/10nm TI 非相反 | 0.012 |  | 0.01192843 | 0.5 | #6 | 200 | 380 | 0 | 120 | 5e-06 | 5e-06 | 0.0001 | 1e-05 | 3e-08 | 1.003e-05 | 1379.txt |  | * |  |  |  | #DIV/0! | [7 empty] | 44.75299 | 5.498319 | 0.3729416 | 8.748 | 22.34 | 0.34 | 0.219 | 3.038877 | 3.039838 | 3.039357 | 16.74648 | 17.04225 | 17.50704 |  |  | 24.84235 | 28.81386 | -0.7592438 | #DIV/0! | [6 empty] | #DIV/0! | #DIV/0! |  | #DIV/0! | #DIV/0! | 0.1168943
#1-1399 | CBST | Hall測定 磁化測定 | 0.04 | 0.3 | 0.03921569 | 0.3 | #6 | 200 | 380 | 380 | 60 | 3.5e-06 | 1.5e-06 | 0.0001 | 5e-06 | 1e-07 | 5.1e-06 | 1394.txt |  | * | * | 50.962 | 81673000000000 | 7.642914 | 0.070011 | 536.54 | 0.00023821 | 0.00065758 | 1496.1 | 0.1014315 | 40 () | 27.22859 | 1.353498 | 0.4538098 |  |  |  |  | #DIV/0! | #DIV/0! | #DIV/0! |  | 16.95775 | 17.5493 | 18.14085 |  | 0.5224324 | 22.63884 | 22.65689 | -0.4906484 | [6 empty] | #DIV/0! | #DIV/0! |  | #DIV/0! | #DIV/0! | 0.3774644
[5 empty] | #DIV/0! | #DIV/0! | [27 empty] | #DIV/0! |  |  |  |  | #DIV/0! | #DIV/0! | #DIV/0! | [5 empty] | #DIV/0! | #DIV/0! | #DIV/0! | #DIV/0! | [6 empty] | #DIV/0! | #DIV/0! |  | #DIV/0! | #DIV/0! | #DIV/0!
[5 empty] | #DIV/0! | #DIV/0! | [27 empty] | #DIV/0! |  |  |  |  | #DIV/0! | #DIV/0! | #DIV/0! | [5 empty] | #DIV/0! | #DIV/0! | #DIV/0! | #DIV/0! | [6 empty] | #DIV/0! | #DIV/0! |  | #DIV/0! | #DIV/0! | #DIV/0!
[5 empty] | #DIV/0! | #DIV/0! | [27 empty] | #DIV/0! |  |  |  |  | #DIV/0! | #DIV/0! | #DIV/0! | [5 empty] | #DIV/0! | #DIV/0! | #DIV/0! | #DIV/0! | [6 empty] | #DIV/0! | #DIV/0! |  | #DIV/0! | #DIV/0! | #DIV/0!
[5 empty] | #DIV/0! | #DIV/0! | [27 empty] | #DIV/0! |  |  |  |  | #DIV/0! | #DIV/0! | #DIV/0! | [5 empty] | #DIV/0! | #DIV/0! | #DIV/0! | #DIV/0! | [6 empty] | #DIV/0! | #DIV/0! |  | #DIV/0! | #DIV/0! | #DIV/0!
[5 empty] | #DIV/0! | #DIV/0! | [27 empty] | #DIV/0! |  |  |  |  | #DIV/0! | #DIV/0! | #DIV/0! | [5 empty] | #DIV/0! | #DIV/0! | #DIV/0! | #DIV/0! | [9 empty] | #DIV/0! | #DIV/0! | #DIV/0!
[5 empty] | #DIV/0! | [28 empty] | #DIV/0! |  |  |  |  | #DIV/0! | #DIV/0! | #DIV/0! | [5 empty] | #DIV/0! | #DIV/0! | #DIV/0! | #DIV/0!
[34 empty] | #DIV/0! |  |  |  |  | #DIV/0! | #DIV/0! | #DIV/0! | [5 empty] | #DIV/0! | #DIV/0! | #DIV/0! | #DIV/0!
[34 empty] | #DIV/0! |  |  |  |  | #DIV/0! | #DIV/0! | #DIV/0! | [5 empty] | #DIV/0! | #DIV/0! | #DIV/0! | #DIV/0!
[39 empty] | #DIV/0! | #DIV/0! | #DIV/0! | [5 empty] | #DIV/0! | #DIV/0! | #DIV/0! | #DIV/0!
[39 empty] | #DIV/0! | #DIV/0! | #DIV/0!
[39 empty] | #DIV/0! | #DIV/0! | #DIV/0!
[39 empty] | #DIV/0! | #DIV/0!
[39 empty] | #DIV/0! | #DIV/0!
[39 empty] | #DIV/0! | #DIV/0!
[39 empty] | #DIV/0! | #DIV/0!
[39 empty] | #DIV/0! | #DIV/0!
Note on F1: [スレッド化されたコメント] 使用している Excel のバージョンでは、このスレッド化されたコメントを表示できますが、新しいバージョンの Excel でファイルを開いた場合はコメントに対する編集がすべて削除されます。詳細: https://go.microsoft.com/fwlink/?linkid=870924 コメント: Cr_x(Bi_{1-y}Sb_y)_{2-x}Te_3
Note on L1: [スレッド化されたコメント] 使用している Excel のバージョンでは、このスレッド化されたコメントを表示できますが、新しいバージョンの Excel でファイルを開いた場合はコメントに対する編集がすべて削除されます。詳細: https://go.microsoft.com/fwlink/?linkid=870924 コメント: バッファー層（ST, BST）含む成長時間．Te anneal timeは除く
Note on W1: [スレッド化されたコメント] 使用している Excel のバージョンでは、このスレッド化されたコメントを表示できますが、新しいバージョンの Excel でファイルを開いた場合はコメントに対する編集がすべて削除されます。詳細: https://go.microsoft.com/fwlink/?linkid=870924 コメント: T = 2 K，単位は磁束密度（V s m^-2）の逆数に対応
Note on AG39: [スレッド化されたコメント] 使用している Excel のバージョンでは、このスレッド化されたコメントを表示できますが、新しいバージョンの Excel でファイルを開いた場合はコメントに対する編集がすべて削除されます。詳細: https://go.microsoft.com/fwlink/?linkid=870924 コメント: 実際よりかなり小さい
Note on AG44: [スレッド化されたコメント] 使用している Excel のバージョンでは、このスレッド化されたコメントを表示できますが、新しいバージョンの Excel でファイルを開いた場合はコメントに対する編集がすべて削除されます。詳細: https://go.microsoft.com/fwlink/?linkid=870924 コメント: フーリエ変換では26.90 nmに鋭いピーク

## 測定設定値
XRD
λ(Å) | 1.540598